## Технически данни
Optima Cup — Таблица с данни за продуктите
Данни към: 2026-09-03 · optimacup.com · info@optimacup.com
Данните по-долу се отнасят за артикулите, произведени на нашите линии, и са потвърдени от производството. Техническите данни за PET чашите и капаците се предоставят при запитване.
Реф. | Продукт | Обем (ml / oz) | Борд (mm) | Височ. (mm) | Дъно (mm) | Картон (g/m²) | PE | Тегло бр. (g) | Кашон (pcs) | Размер кашон (mm) | Бруто кг | м³ | 20' HQ | 40' HQ | Камион | Печат | Тарифен код | МИНИМАЛНА ПОРЪЧКА
Хартиени чаши за горещи напитки
ELT-04 | Едностенна хартиена чаша 100 мл (4 oz) | 100 ml (4 oz) | 62 | 62 | 45,5 | 170-190 | 18 g/m² PE | 2,6-3,2 | 3000 / 2000 | 400x320x615 | 10,25 | 0,079 | 350 | 900 | 792 | 6 цвята flexo | 4823.69 | 3 палета / 60 кашона
ELT-04 | Двустенна хартиена чаша 100 мл (4 oz) | 100 ml (4 oz) | 62 | 62 | 45,5 | 170 | 18 g/m² PE | 5 | 1200 | 400x320x615 | 6,25 | 0,079 | 350 | 900 | 792 | CMYK офсет | 4823.69 | 3 палета / 60 кашона
ELT-06 | Едностенна хартиена чаша 150 мл (6 oz) | 150 ml (6 oz) | 70 | 80 | 48 | 190 | 18 g/m² PE | 4,2 | 3000 | 425x355x640 | 13 | 0,097 | 300 | 710 | 792 | 6 цвята flexo | 4823.69 | 3 палета / 60 кашона
ELT-06 | Вендинг хартиена чаша 150 мл (6 oz) | 150 ml (6 oz) | 70 | 79 | 49 | 190 | 18 g/m² PE | 4,3 | 3000 | 425x350x605 | 13,15 | 0,09 | 300 | 710 | 792 | 6 цвята flexo | 4823.69 | 3 палета / 60 кашона
ELT-07 XL | Едностенна хартиена чаша 180 мл (7 oz) | 180 ml (7 oz) | 72 | 81 | 52 | 214 | 18 g/m² PE | 4,8 | 3000 | 440x370x605 | 15 | 0,098 | 300 | 700 | 792 | 6 цвята flexo | 4823.69 | 3 палета / 60 кашона
ELT-075 | Едностенна хартиена чаша 190 мл (7,5 oz) | 190 ml (7,5 oz) | 70 | 90 | 45 | 190 | 18 g/m² PE | 4,4 | 3000 | 425x355x640 | 13,5 | 0,097 | 300 | 710 | 792 | 6 цвята flexo | 4823.69 | 3 палета / 60 кашона
ELT-08 | Едностенна хартиена чаша 240 мл (8 oz) | 240 ml (8 oz) | 80 | 87,5 | 57 | 295 | 18 g/m² PE | 7,5 | 2000 | 415x325x675 | 15,5 | 0,091 | 310 | 750 | 792 | 6 цвята flexo | 4823.69 | 3 палета / 60 кашона
ELT-08 | Двустенна хартиена чаша 240 мл (8 oz) | 240 ml (8 oz) | 80 | 95 | 50 | 214 | 18 g/m² PE | 12,5 | 500 | 380x370x520 | 6,5 | 0,073 | 390 | 940 | 990 | CMYK офсет | 4823.69 | 3 палета / 60 кашона
ELT-09 | Едностенна хартиена чаша 250 мл (9 oz) | 250 ml (9 oz) | 80 | 95 | 57 | 214 | 18 g/m² PE | 6 | 1000 | 380x370x520 | 6,25 | 0,073 | 390 | 940 | 990 | 6 цвята flexo | 4823.69 | 3 палета / 60 кашона
ELT-12 | Едностенна хартиена чаша 350 мл (12 oz) | 350 ml (12 oz) | 80 | 118 | 51 | 214 | 18 g/m² PE | 7 | 2000 | 415x325x630 | 14,5 | 0,085 | 330 | 800 | 792 | 6 цвята flexo | 4823.69 | 3 палета / 60 кашона
ELT-14 | Едностенна хартиена чаша 400 мл (14 oz) | 400 ml (14 oz) | 90 | 110 | 60 | 295 | 18 g/m² PE | 10 | 1000 | 405x405x560 | 10,5 | 0,092 | 310 | 750 | 792 | 6 цвята flexo | 4823.69 | 3 палета / 60 кашона
ELT-14 | Двустенна хартиена чаша 400 мл (14 oz) | 400 ml (14 oz) | 90 | 110 | 60 | 295 | 18 g/m² PE | 17,5 | 500 | 405x405x560 | 9 | 0,092 | 310 | 750 | 792 | CMYK офсет | 4823.69 | 3 палета / 60 кашона
ELT-16 | Едностенна хартиена чаша 500 мл (16 oz) | 500 ml (16 oz) | 90 | 137 | 63 | 295 | 18 g/m² PE | 12 | 1000 | 405x405x560 | 12,4 | 0,092 | 310 | 750 | 792 | 6 цвята flexo | 4823.69 | 3 палета / 60 кашона
ELT-16 | Двустенна хартиена чаша 500 мл (16 oz) | 500 ml (16 oz) | 90 | 137 | 63 | 295 | 18 g/m² PE | 20 | 260 | 405x405x560 | 5,5 | 0,092 | 310 | 750 | 792 | CMYK офсет | 4823.69 | 3 палета / 60 кашона
Хартиени чаши за студени напитки
ELT-12 | Хартиена чаша за студени напитки 350 мл (12 oz) | 350 ml (12 oz) | 80 | 118 | 51 | 210 | İç 12 PE + dış 18 PE | 7 | 2000 | 415x325x630 | 14,5 | 0,085 | 330 | 800 | 792 | 6 цвята flexo | 4823.69 | 3 палета / 60 кашона
ELT-14 | Хартиена чаша за студени напитки 400 мл (14 oz) | 400 ml (14 oz) | 90 | 110 | 60 | 230 | İç 12 PE + dış 18 PE | 9 | 1000 | 405x405x560 | 9,25 | 0,092 | 310 | 750 | 792 | 6 цвята flexo | 4823.69 | 3 палета / 60 кашона
ELT-16 | Хартиена чаша за студени напитки 500 мл (16 oz) | 500 ml (16 oz) | 90 | 137 | 63 | 230 | İç 12 PE + dış 18 PE | 11 | 1000 | 405x405x560 | 11,25 | 0,092 | 310 | 750 | 792 | 6 цвята flexo | 4823.69 | 3 палета / 60 кашона
Чаши за сладолед
при запитване | Чаша за сладолед 100 cc | 100 ml | 85 | 45 | 72 | 255 | 15 g/m² PE | 5,75 | 1000 | 445x365x610 | 6 | 0,099 | 290 | 690 | 792 | CMYK офсет | 4823.69 | 3 палета / 60 кашона
при запитване | Чаша за сладолед 200 cc | 200 ml | 90 | 65 | 72 | 255 | 15 g/m² PE | 7,2 | 1000 | 445x365x670 | 7,5 | 0,109 | 260 | 630 | 792 | CMYK офсет | 4823.69 | 3 палета / 60 кашона
Хартиени капаци
при запитване | Картонен капак за чаша 12 oz | при запитване | 80 | при запитване | при запитване | при запитване | при запитване | при запитване | при запитване | при запитване | при запитване | при запитване | при запитване | при запитване | при запитване | при запитване | 4823.69 | 3 палета / 60 кашона
при запитване | Картонен капак за чаша 14 oz | при запитване | 90 | при запитване | при запитване | при запитване | при запитване | при запитване | при запитване | при запитване | при запитване | при запитване | при запитване | при запитване | при запитване | при запитване | 4823.69 | 3 палета / 60 кашона
при запитване | Картонен капак за чаша 16 oz | при запитване | 90 | при запитване | при запитване | при запитване | при запитване | при запитване | при запитване | при запитване | при запитване | при запитване | при запитване | при запитване | при запитване | при запитване | 4823.69 | 3 палета / 60 кашона
* 14 oz (400 ml / 90 mm): на европейските пазари е известен и като 12 oz.

## Търговски условия
Търговски условия
Доставка: обичайната схема е FCA (товаренето извършваме ние в завода в Истанбул); при групажна пратка EXW, при пълен камион DAP; FOB и CIF за морски транспорт.
Минимална поръчка: 3 палета (60 кашона); при PET изделията — един пълен камион. При групажна пратка са възможни и 1–2 палета, ако вземете стоката от фабриката с ваш транспорт или с договорен от вас превозвач — с по-малко палети единичната цена е по-висока. Според производствената натовареност на завода все пак попитайте.
Плащане: само с банков превод (SWIFT), без отсрочка — първо проформа фактура и мостри; производството започва с 50% аванс, а останалите 50% се плащат преди товарене.
Цените се съобщават само с оферта; не приемаме плащания с карта, PayPal или акредитив.