## Ficha técnica
Optima Cup — Tabla de datos de productos
Datos a fecha de: 2026-09-03 · optimacup.com · info@optimacup.com
Las cifras siguientes corresponden a los artículos producidos en nuestras líneas y están confirmadas por producción. Los datos técnicos de los vasos y tapas PET se facilitan bajo petición.
Ref | Producto | Capacidad (ml / oz) | Boca (mm) | Altura (mm) | Base (mm) | Cartón (g/m²) | PE | Peso ud. (g) | Caja (pcs) | Medidas caja (mm) | Bruto kg | m³ | 20' HQ | 40' HQ | Camión | Impresión | Código HS | PEDIDO MÍNIMO
Vasos de papel para bebidas calientes
ELT-04 | Vaso de papel pared simple 100 ml (4 oz) | 100 ml (4 oz) | 62 | 62 | 45,5 | 170-190 | 18 g/m² PE | 2,6-3,2 | 3000 / 2000 | 400x320x615 | 10,25 | 0,079 | 350 | 900 | 792 | 6 colores flexo | 4823.69 | 3 palés / 60 cajas
ELT-04 | Vaso de papel doble pared 100 ml (4 oz) | 100 ml (4 oz) | 62 | 62 | 45,5 | 170 | 18 g/m² PE | 5 | 1200 | 400x320x615 | 6,25 | 0,079 | 350 | 900 | 792 | offset CMYK | 4823.69 | 3 palés / 60 cajas
ELT-06 | Vaso de papel pared simple 150 ml (6 oz) | 150 ml (6 oz) | 70 | 80 | 48 | 190 | 18 g/m² PE | 4,2 | 3000 | 425x355x640 | 13 | 0,097 | 300 | 710 | 792 | 6 colores flexo | 4823.69 | 3 palés / 60 cajas
ELT-06 | Vaso de papel para vending 150 ml (6 oz) | 150 ml (6 oz) | 70 | 79 | 49 | 190 | 18 g/m² PE | 4,3 | 3000 | 425x350x605 | 13,15 | 0,09 | 300 | 710 | 792 | 6 colores flexo | 4823.69 | 3 palés / 60 cajas
ELT-07 XL | Vaso de papel pared simple 180 ml (7 oz) | 180 ml (7 oz) | 72 | 81 | 52 | 214 | 18 g/m² PE | 4,8 | 3000 | 440x370x605 | 15 | 0,098 | 300 | 700 | 792 | 6 colores flexo | 4823.69 | 3 palés / 60 cajas
ELT-075 | Vaso de papel pared simple 190 ml (7.5 oz) | 190 ml (7,5 oz) | 70 | 90 | 45 | 190 | 18 g/m² PE | 4,4 | 3000 | 425x355x640 | 13,5 | 0,097 | 300 | 710 | 792 | 6 colores flexo | 4823.69 | 3 palés / 60 cajas
ELT-08 | Vaso de papel pared simple 240 ml (8 oz) | 240 ml (8 oz) | 80 | 87,5 | 57 | 295 | 18 g/m² PE | 7,5 | 2000 | 415x325x675 | 15,5 | 0,091 | 310 | 750 | 792 | 6 colores flexo | 4823.69 | 3 palés / 60 cajas
ELT-08 | Vaso de papel doble pared 240 ml (8 oz) | 240 ml (8 oz) | 80 | 95 | 50 | 214 | 18 g/m² PE | 12,5 | 500 | 380x370x520 | 6,5 | 0,073 | 390 | 940 | 990 | offset CMYK | 4823.69 | 3 palés / 60 cajas
ELT-09 | Vaso de papel pared simple 250 ml (9 oz) | 250 ml (9 oz) | 80 | 95 | 57 | 214 | 18 g/m² PE | 6 | 1000 | 380x370x520 | 6,25 | 0,073 | 390 | 940 | 990 | 6 colores flexo | 4823.69 | 3 palés / 60 cajas
ELT-12 | Vaso de papel pared simple 350 ml (12 oz) | 350 ml (12 oz) | 80 | 118 | 51 | 214 | 18 g/m² PE | 7 | 2000 | 415x325x630 | 14,5 | 0,085 | 330 | 800 | 792 | 6 colores flexo | 4823.69 | 3 palés / 60 cajas
ELT-14 | Vaso de papel pared simple 400 ml (14 oz) | 400 ml (14 oz) | 90 | 110 | 60 | 295 | 18 g/m² PE | 10 | 1000 | 405x405x560 | 10,5 | 0,092 | 310 | 750 | 792 | 6 colores flexo | 4823.69 | 3 palés / 60 cajas
ELT-14 | Vaso de papel doble pared 400 ml (14 oz) | 400 ml (14 oz) | 90 | 110 | 60 | 295 | 18 g/m² PE | 17,5 | 500 | 405x405x560 | 9 | 0,092 | 310 | 750 | 792 | offset CMYK | 4823.69 | 3 palés / 60 cajas
ELT-16 | Vaso de papel pared simple 500 ml (16 oz) | 500 ml (16 oz) | 90 | 137 | 63 | 295 | 18 g/m² PE | 12 | 1000 | 405x405x560 | 12,4 | 0,092 | 310 | 750 | 792 | 6 colores flexo | 4823.69 | 3 palés / 60 cajas
ELT-16 | Vaso de papel doble pared 500 ml (16 oz) | 500 ml (16 oz) | 90 | 137 | 63 | 295 | 18 g/m² PE | 20 | 260 | 405x405x560 | 5,5 | 0,092 | 310 | 750 | 792 | offset CMYK | 4823.69 | 3 palés / 60 cajas
Vasos de papel para bebidas frías
ELT-12 | Vaso de papel para bebidas frías 350 ml (12 oz) | 350 ml (12 oz) | 80 | 118 | 51 | 210 | İç 12 PE + dış 18 PE | 7 | 2000 | 415x325x630 | 14,5 | 0,085 | 330 | 800 | 792 | 6 colores flexo | 4823.69 | 3 palés / 60 cajas
ELT-14 | Vaso de papel para bebidas frías 400 ml (14 oz) | 400 ml (14 oz) | 90 | 110 | 60 | 230 | İç 12 PE + dış 18 PE | 9 | 1000 | 405x405x560 | 9,25 | 0,092 | 310 | 750 | 792 | 6 colores flexo | 4823.69 | 3 palés / 60 cajas
ELT-16 | Vaso de papel para bebidas frías 500 ml (16 oz) | 500 ml (16 oz) | 90 | 137 | 63 | 230 | İç 12 PE + dış 18 PE | 11 | 1000 | 405x405x560 | 11,25 | 0,092 | 310 | 750 | 792 | 6 colores flexo | 4823.69 | 3 palés / 60 cajas
Tarrinas de helado
bajo pedido | Tarrina de papel para helado 100 cc | 100 ml | 85 | 45 | 72 | 255 | 15 g/m² PE | 5,75 | 1000 | 445x365x610 | 6 | 0,099 | 290 | 690 | 792 | offset CMYK | 4823.69 | 3 palés / 60 cajas
bajo pedido | Tarrina de papel para helado 200 cc | 200 ml | 90 | 65 | 72 | 255 | 15 g/m² PE | 7,2 | 1000 | 445x365x670 | 7,5 | 0,109 | 260 | 630 | 792 | offset CMYK | 4823.69 | 3 palés / 60 cajas
Tapas de cartón
bajo pedido | Tapa para vaso de papel 12 oz | bajo pedido | 80 | bajo pedido | bajo pedido | bajo pedido | bajo pedido | bajo pedido | bajo pedido | bajo pedido | bajo pedido | bajo pedido | bajo pedido | bajo pedido | bajo pedido | bajo pedido | 4823.69 | 3 palés / 60 cajas
bajo pedido | Tapa para vaso de papel 14 oz | bajo pedido | 90 | bajo pedido | bajo pedido | bajo pedido | bajo pedido | bajo pedido | bajo pedido | bajo pedido | bajo pedido | bajo pedido | bajo pedido | bajo pedido | bajo pedido | bajo pedido | 4823.69 | 3 palés / 60 cajas
bajo pedido | Tapa para vaso de papel 16 oz | bajo pedido | 90 | bajo pedido | bajo pedido | bajo pedido | bajo pedido | bajo pedido | bajo pedido | bajo pedido | bajo pedido | bajo pedido | bajo pedido | bajo pedido | bajo pedido | bajo pedido | 4823.69 | 3 palés / 60 cajas
* 14 oz (400 ml / 90 mm): en los mercados europeos también se conoce como 12 oz.

## Condiciones comerciales
Condiciones comerciales
Entrega: lo habitual es FCA (la carga la realizamos en nuestra fábrica de Estambul); EXW en carga parcial, DAP en camión completo; FOB y CIF para transporte marítimo.
Pedido mínimo: 3 palés (60 cajas); en los artículos PET, un camión completo. En carga parcial, recogiendo en fábrica con su propio vehículo o transportista, también servimos 1 o 2 palés; a menos palés, mayor precio unitario. Según la carga de producción de la fábrica, consúltenos igualmente.
Pago: únicamente transferencia bancaria (SWIFT), sin aplazamiento — primero factura proforma y muestras; la producción comienza con un 50 % de anticipo y el 50 % restante se paga antes de la carga.
Los precios se dan solo mediante oferta; no se aceptan pagos con tarjeta, PayPal ni carta de crédito.