## Ficha técnica
Optima Cup — Tabela de dados dos produtos
Dados à data de: 2026-10-30 · optimacup.com · info@optimacup.com
Os valores abaixo referem-se aos artigos produzidos nas nossas linhas e estão confirmados pela produção. Os dados técnicos dos copos e tampas de PET são disponibilizados mediante pedido.
Ref | Produto | Capacidade (ml / oz) | Boca (mm) | Altura (mm) | Base (mm) | Cartão (g/m²) | PE | Peso un. (g) | Caixa (pcs) | Medidas caixa (mm) | Bruto kg | m³ | 20' HQ | 40' HQ | Camião | Impressão | Código SH | ENCOMENDA MÍNIMA
Copos de papel para bebidas quentes
ELT-04 | Copo de papel parede simples 100 ml (4 oz) | 100 ml (4 oz) | 62 | 62 | 45 | 170-190 | 18 g/m² PE | 2,6-3,1 | 3000 / 2000 | 400x320x615 | 8-9,5 | 0,079 | 360 | 870 | 792 | 6 cores flexo | 4823.69 | 60 caixas por referência
ELT-04 | Copo de papel parede dupla 100 ml (4 oz) | 100 ml (4 oz) | 62 | 62 | 45 | 170 | 18 g/m² PE | 5,5 | 1500 | 400x320x615 | 8,65 | 0,079 | 360 | 870 | 792 | offset CMYK | 4823.69 | 60 caixas por referência
ELT-06 | Copo de papel parede simples 180 ml (6 oz) | 180 ml (6 oz) | 70 | 80 | 45-48 | 170-190 | 18 g/m² PE | 3,6-4,1 | 3000 | 395x395x650 | 11,2-12,7 | 0,101 | 275 | 675 | 792 | 6 cores flexo | 4823.69 | 60 caixas por referência
ELT-06 | Copo de papel para vending 150 ml (6 oz) | 150 ml (6 oz) | 70 | 79 | 49 | 190 | 18 g/m² PE | 4,3 | 3000 | 425x350x605 | 13,15 | 0,09 | 300 | 710 | 792 | 6 cores flexo | 4823.69 | 60 caixas por referência
ELT-07 XL | Copo de papel parede simples 180 ml (7 oz) | 180 ml (7 oz) | 72 | 81 | 51 | 190-214 | 15–18 g/m² PE | 4,4-4,8 | 3000 | 440x370x605 | 13,5-14,7 | 0,098 | 280 | 700 | 792 | 6 cores flexo | 4823.69 | 60 caixas por referência
ELT-075 | Copo de papel parede simples 180 ml (7.5 oz) | 180 ml (7,5 oz) | 70 | 90 | 45 | 190 | 18 g/m² PE | 4,3 | 3000 / 2500 | 395x395x650 | 13,5 | 0,101 | 275 | 675 | 792 | 6 cores flexo | 4823.69 | 60 caixas por referência
ELT-08 | Copo de papel parede simples 250 ml (8 oz) | 250 ml (8 oz) | 80 | 87,5 | 57 | 214-295 | 18 g/m² PE | 6-7,5 | 1000 | 380x370x410 | 6,5-8 | 0,058 | 500 | 1200 | 1188 | 6 cores flexo | 4823.69 | 60 caixas por referência
ELT-08 | Copo de papel parede dupla 250 ml (8 oz) | 250 ml (8 oz) | 80 | 95 | 50 | 214 | 15 g/m² PE | 11,2 | 500 | 380x370x520 | 6 | 0,073 | 400 | 940 | 990 | offset CMYK | 4823.69 | 60 caixas por referência
ELT-09 | Copo de papel parede simples 250 ml (9 oz) | 250 ml (9 oz) | 80 | 95 | 50 | 214-295 | 15 g/m² PE | 6,4-7,8 | 1000 | 380x370x520 | 6,8-8,2 | 0,073 | 400 | 940 | 990 | 6 cores flexo | 4823.69 | 60 caixas por referência
ELT-12 | Copo de papel parede simples 300 ml (12 oz) | 300 ml (12 oz) | 80 | 118 | 51 | 214 | 18 g/m² PE | 7 | 2000 | 415x325x630 | 14,4 | 0,085 | 320 | 800 | 792 | 6 cores flexo | 4823.69 | 60 caixas por referência
ELT-14 | Copo de papel parede simples 400 ml (14 oz) | 400 ml (14 oz) | 90 | 112 | 60 | 260-330 | 15–18 g/m² PE | 9-11,7 | 1000 | 405x405x560 | 9,4-12,1 | 0,092 | 300 | 750 | 792 | 6 cores flexo | 4823.69 | 60 caixas por referência
ELT-14 | Copo de papel parede dupla 400 ml (14 oz) | 400 ml (14 oz) | 90 | 112 | 60 | 295 | 15 g/m² PE | 17,3 | 500 | 405x405x560 | 9,1 | 0,092 | 300 | 750 | 792 | offset CMYK | 4823.69 | 60 caixas por referência
ELT-16 | Copo de papel parede simples 500 ml (16 oz) | 500 ml (16 oz) | 90 | 136 | 63 | 260-330 | 15–18 g/m² PE | 11-14 | 1000 | 405x405x560 | 11,4-14,4 | 0,092 | 300 | 750 | 792 | 6 cores flexo | 4823.69 | 60 caixas por referência
ELT-16 | Copo de papel parede dupla 500 ml (16 oz) | 500 ml (16 oz) | 90 | 136 | 63 | 295 | 15 g/m² PE | 20 | 360 | 370x450x510 | 10,4 | 0,085 | 330 | 800 | 990 | offset CMYK | 4823.69 | 60 caixas por referência
Copos de papel para bebidas frias
ELT-12 | Copo de papel para bebidas frias 350 ml (12 oz) | 350 ml (12 oz) | 80 | 118 | 51 | 210 | İç 12 PE + dış 18 PE | 7 | 2000 | 415x325x630 | 14,5 | 0,085 | 330 | 800 | 792 | 6 cores flexo | 4823.69 | 60 caixas por referência
ELT-14 | Copo de papel para bebidas frias 400 ml (14 oz) | 400 ml (14 oz) | 90 | 110 | 60 | 230 | İç 12 PE + dış 18 PE | 9 | 1000 | 405x405x560 | 9,25 | 0,092 | 310 | 750 | 792 | 6 cores flexo | 4823.69 | 60 caixas por referência
ELT-16 | Copo de papel para bebidas frias 500 ml (16 oz) | 500 ml (16 oz) | 90 | 137 | 63 | 230 | İç 12 PE + dış 18 PE | 11 | 1000 | 405x405x560 | 11,25 | 0,092 | 310 | 750 | 792 | 6 cores flexo | 4823.69 | 60 caixas por referência
Taças de gelado
a pedido | Pote de papel para gelado 100 cc | 100 ml | 85 | 45 | 74 | 255 | 15 g/m² PE | 5,75 | 1000 | 445x365x610 | 6,1 | 0,099 | 285 | 700 | 792 | offset CMYK | 4823.69 | 60 caixas por referência
a pedido | Pote de papel para gelado 200 cc | 200 ml | 90 | 65 | 73 | 255 | 15 g/m² PE | 7 | 1000 | 445x365x670 | 7,4 | 0,109 | 260 | 630 | 792 | offset CMYK | 4823.69 | 60 caixas por referência
Tampas de cartão
a pedido | Tampa para copo de papel 12 oz | a pedido | 80 | a pedido | a pedido | a pedido | a pedido | a pedido | a pedido | a pedido | a pedido | a pedido | a pedido | a pedido | a pedido | a pedido | 4823.69 | 60 caixas por referência
a pedido | Tampa para copo de papel 90 mm | a pedido | 90 | a pedido | a pedido | a pedido | a pedido | a pedido | a pedido | a pedido | a pedido | a pedido | a pedido | a pedido | a pedido | a pedido | 4823.69 | 60 caixas por referência
* 14 oz (400 ml / 90 mm): nos mercados europeus também é conhecido como 12 oz.

## Condições comerciais
Condições comerciais
Entrega: o habitual é FCA (a carga é feita por nós na nossa fábrica em Istambul); EXW em carga parcial, DAP em camião completo; FOB e CIF para transporte marítimo.
Encomenda mínima: 60 caixas por referência; nos artigos PET, um camião completo. Em carga parcial, com levantamento na fábrica pelo seu próprio veículo ou transportador, fornecem-se também 1 ou 2 paletes — quanto menos paletes, mais alto é o preço unitário. Consoante a carga de produção da fábrica, consulte-nos ainda assim.
Pagamento: apenas transferência bancária (SWIFT), sem prazo de pagamento — primeiro fatura proforma e amostras; a produção inicia-se com 50 % de adiantamento e os restantes 50 % são pagos antes do carregamento.
Os preços são dados apenas por orçamento; não se aceitam pagamentos com cartão, PayPal nem carta de crédito.