## Технический паспорт
Optima Cup — Таблица данных продукции
Данные на: 2026-09-03 · optimacup.com · info@optimacup.com
Приведённые ниже данные относятся к изделиям нашего собственного производства и подтверждены производством. Технические данные ПЭТ-стаканов и крышек предоставляются по запросу.
Арт. | Изделие | Объём (ml / oz) | Борт (mm) | Высота (mm) | Дно (mm) | Картон (g/m²) | ПЭ | Вес шт. (g) | Короб (pcs) | Размер короба (mm) | Брутто кг | м³ | 20' HQ | 40' HQ | Фура | Печать | Код ТН ВЭД | МИНИМАЛЬНЫЙ ЗАКАЗ
Бумажные стаканы для горячих напитков
ELT-04 | Одностенный бумажный стакан 100 мл (4 oz) | 100 ml (4 oz) | 62 | 62 | 45,5 | 170-190 | 18 g/m² PE | 2,6-3,2 | 3000 / 2000 | 400x320x615 | 10,25 | 0,079 | 350 | 900 | 792 | 6 цветов flexo | 4823.69 | 3 паллеты / 60 коробов
ELT-04 | Двустенный бумажный стакан 100 мл (4 oz) | 100 ml (4 oz) | 62 | 62 | 45,5 | 170 | 18 g/m² PE | 5 | 1200 | 400x320x615 | 6,25 | 0,079 | 350 | 900 | 792 | офсет CMYK | 4823.69 | 3 паллеты / 60 коробов
ELT-06 | Одностенный бумажный стакан 150 мл (6 oz) | 150 ml (6 oz) | 70 | 80 | 48 | 190 | 18 g/m² PE | 4,2 | 3000 | 425x355x640 | 13 | 0,097 | 300 | 710 | 792 | 6 цветов flexo | 4823.69 | 3 паллеты / 60 коробов
ELT-06 | Вендинговый бумажный стакан 150 мл (6 oz) | 150 ml (6 oz) | 70 | 79 | 49 | 190 | 18 g/m² PE | 4,3 | 3000 | 425x350x605 | 13,15 | 0,09 | 300 | 710 | 792 | 6 цветов flexo | 4823.69 | 3 паллеты / 60 коробов
ELT-07 XL | Одностенный бумажный стакан 180 мл (7 oz) | 180 ml (7 oz) | 72 | 81 | 52 | 214 | 18 g/m² PE | 4,8 | 3000 | 440x370x605 | 15 | 0,098 | 300 | 700 | 792 | 6 цветов flexo | 4823.69 | 3 паллеты / 60 коробов
ELT-075 | Одностенный бумажный стакан 190 мл (7.5 oz) | 190 ml (7,5 oz) | 70 | 90 | 45 | 190 | 18 g/m² PE | 4,4 | 3000 | 425x355x640 | 13,5 | 0,097 | 300 | 710 | 792 | 6 цветов flexo | 4823.69 | 3 паллеты / 60 коробов
ELT-08 | Одностенный бумажный стакан 240 мл (8 oz) | 240 ml (8 oz) | 80 | 87,5 | 57 | 295 | 18 g/m² PE | 7,5 | 2000 | 415x325x675 | 15,5 | 0,091 | 310 | 750 | 792 | 6 цветов flexo | 4823.69 | 3 паллеты / 60 коробов
ELT-08 | Двустенный бумажный стакан 240 мл (8 oz) | 240 ml (8 oz) | 80 | 95 | 50 | 214 | 18 g/m² PE | 12,5 | 500 | 380x370x520 | 6,5 | 0,073 | 390 | 940 | 990 | офсет CMYK | 4823.69 | 3 паллеты / 60 коробов
ELT-09 | Одностенный бумажный стакан 250 мл (9 oz) | 250 ml (9 oz) | 80 | 95 | 57 | 214 | 18 g/m² PE | 6 | 1000 | 380x370x520 | 6,25 | 0,073 | 390 | 940 | 990 | 6 цветов flexo | 4823.69 | 3 паллеты / 60 коробов
ELT-12 | Одностенный бумажный стакан 350 мл (12 oz) | 350 ml (12 oz) | 80 | 118 | 51 | 214 | 18 g/m² PE | 7 | 2000 | 415x325x630 | 14,5 | 0,085 | 330 | 800 | 792 | 6 цветов flexo | 4823.69 | 3 паллеты / 60 коробов
ELT-14 | Одностенный бумажный стакан 400 мл (14 oz) | 400 ml (14 oz) | 90 | 110 | 60 | 295 | 18 g/m² PE | 10 | 1000 | 405x405x560 | 10,5 | 0,092 | 310 | 750 | 792 | 6 цветов flexo | 4823.69 | 3 паллеты / 60 коробов
ELT-14 | Двустенный бумажный стакан 400 мл (14 oz) | 400 ml (14 oz) | 90 | 110 | 60 | 295 | 18 g/m² PE | 17,5 | 500 | 405x405x560 | 9 | 0,092 | 310 | 750 | 792 | офсет CMYK | 4823.69 | 3 паллеты / 60 коробов
ELT-16 | Одностенный бумажный стакан 500 мл (16 oz) | 500 ml (16 oz) | 90 | 137 | 63 | 295 | 18 g/m² PE | 12 | 1000 | 405x405x560 | 12,4 | 0,092 | 310 | 750 | 792 | 6 цветов flexo | 4823.69 | 3 паллеты / 60 коробов
ELT-16 | Двустенный бумажный стакан 500 мл (16 oz) | 500 ml (16 oz) | 90 | 137 | 63 | 295 | 18 g/m² PE | 20 | 260 | 405x405x560 | 5,5 | 0,092 | 310 | 750 | 792 | офсет CMYK | 4823.69 | 3 паллеты / 60 коробов
Бумажные стаканы для холодных напитков
ELT-12 | Бумажный стакан для холодных напитков 350 мл (12 oz) | 350 ml (12 oz) | 80 | 118 | 51 | 210 | İç 12 PE + dış 18 PE | 7 | 2000 | 415x325x630 | 14,5 | 0,085 | 330 | 800 | 792 | 6 цветов flexo | 4823.69 | 3 паллеты / 60 коробов
ELT-14 | Бумажный стакан для холодных напитков 400 мл (14 oz) | 400 ml (14 oz) | 90 | 110 | 60 | 230 | İç 12 PE + dış 18 PE | 9 | 1000 | 405x405x560 | 9,25 | 0,092 | 310 | 750 | 792 | 6 цветов flexo | 4823.69 | 3 паллеты / 60 коробов
ELT-16 | Бумажный стакан для холодных напитков 500 мл (16 oz) | 500 ml (16 oz) | 90 | 137 | 63 | 230 | İç 12 PE + dış 18 PE | 11 | 1000 | 405x405x560 | 11,25 | 0,092 | 310 | 750 | 792 | 6 цветов flexo | 4823.69 | 3 паллеты / 60 коробов
Креманки для мороженого
по запросу | Бумажный стакан для мороженого 100 cc | 100 ml | 85 | 45 | 72 | 255 | 15 g/m² PE | 5,75 | 1000 | 445x365x610 | 6 | 0,099 | 290 | 690 | 792 | офсет CMYK | 4823.69 | 3 паллеты / 60 коробов
по запросу | Бумажный стакан для мороженого 200 cc | 200 ml | 90 | 65 | 72 | 255 | 15 g/m² PE | 7,2 | 1000 | 445x365x670 | 7,5 | 0,109 | 260 | 630 | 792 | офсет CMYK | 4823.69 | 3 паллеты / 60 коробов
Бумажные крышки
по запросу | Крышка для бумажного стакана 12 oz | по запросу | 80 | по запросу | по запросу | по запросу | по запросу | по запросу | по запросу | по запросу | по запросу | по запросу | по запросу | по запросу | по запросу | по запросу | 4823.69 | 3 паллеты / 60 коробов
по запросу | Крышка для бумажного стакана 14 oz | по запросу | 90 | по запросу | по запросу | по запросу | по запросу | по запросу | по запросу | по запросу | по запросу | по запросу | по запросу | по запросу | по запросу | по запросу | 4823.69 | 3 паллеты / 60 коробов
по запросу | Крышка для бумажного стакана 16 oz | по запросу | 90 | по запросу | по запросу | по запросу | по запросу | по запросу | по запросу | по запросу | по запросу | по запросу | по запросу | по запросу | по запросу | по запросу | 4823.69 | 3 паллеты / 60 коробов
* 14 oz (400 мл / 90 мм): на европейских рынках также известен как 12 oz.

## Коммерческие условия
Коммерческие условия
Поставка: обычная схема FCA (погрузку выполняем мы на заводе в Стамбуле); при сборном грузе EXW, при полной машине DAP; FOB и CIF — для морской отправки.
Минимальный заказ: 3 паллеты (60 коробов); по PET-изделиям — одна полная фура. При частичной (сборной) загрузке возможна отгрузка 1–2 паллет при самовывозе с завода вашим транспортом или вашим перевозчиком — чем меньше паллет, тем выше цена за единицу. В зависимости от загрузки завода всё равно уточняйте у нас.
Оплата: только банковский перевод (SWIFT), без отсрочки — сначала проформа-инвойс и образцы; производство начинается с предоплаты 50 %, оставшиеся 50 % оплачиваются перед погрузкой.
Цены сообщаются только в предложении; оплата картой, через PayPal или аккредитивом не принимается.