## Teknik veri föyü
Optima Cup — Ürün veri tablosu
Veri tarihi: 2026-10-30 · optimacup.com · info@optimacup.com
Aşağıdaki rakamlar kendi hatlarımızda ürettiğimiz kalemlere aittir ve üretimden doğrulanmıştır. PET bardak ve kapakların teknik verisi talep üzerine paylaşılır.
Ref | Ürün | Hacim (ml / oz) | Ağız (mm) | Boy (mm) | Taban (mm) | Karton (g/m²) | PE | Birim (g) | Koli (pcs) | Koli ölçüsü (mm) | Brüt kg | m³ | 20' HQ | 40' HQ | TIR | Baskı | GTİP | ASGARİ SİPARİŞ
Sıcak içecek karton bardakları
ELT-04 | Tek duvarlı karton bardak 100 ml (4 oz) | 100 ml (4 oz) | 62 | 62 | 45 | 170-190 | 18 g/m² PE | 2,6-3,1 | 3000 / 2000 | 400x320x615 | 8-9,5 | 0,079 | 360 | 870 | 792 | 6 renk flexo | 4823.69 | kalem başına 60 koli
ELT-04 | Çift duvarlı karton bardak 100 ml (4 oz) | 100 ml (4 oz) | 62 | 62 | 45 | 170 | 18 g/m² PE | 5,5 | 1500 | 400x320x615 | 8,65 | 0,079 | 360 | 870 | 792 | CMYK ofset | 4823.69 | kalem başına 60 koli
ELT-06 | Tek duvarlı karton bardak 180 ml (6 oz) | 180 ml (6 oz) | 70 | 80 | 45-48 | 170-190 | 18 g/m² PE | 3,6-4,1 | 3000 | 395x395x650 | 11,2-12,7 | 0,101 | 275 | 675 | 792 | 6 renk flexo | 4823.69 | kalem başına 60 koli
ELT-06 | Vending karton bardak 150 ml (6 oz) | 150 ml (6 oz) | 70 | 79 | 49 | 190 | 18 g/m² PE | 4,3 | 3000 | 425x350x605 | 13,15 | 0,09 | 300 | 710 | 792 | 6 renk flexo | 4823.69 | kalem başına 60 koli
ELT-07 XL | Tek duvarlı karton bardak 180 ml (7 oz) | 180 ml (7 oz) | 72 | 81 | 51 | 190-214 | 15–18 g/m² PE | 4,4-4,8 | 3000 | 440x370x605 | 13,5-14,7 | 0,098 | 280 | 700 | 792 | 6 renk flexo | 4823.69 | kalem başına 60 koli
ELT-075 | Tek duvarlı karton bardak 180 ml (7.5 oz) | 180 ml (7,5 oz) | 70 | 90 | 45 | 190 | 18 g/m² PE | 4,3 | 3000 / 2500 | 395x395x650 | 13,5 | 0,101 | 275 | 675 | 792 | 6 renk flexo | 4823.69 | kalem başına 60 koli
ELT-08 | Tek duvarlı karton bardak 250 ml (8 oz) | 250 ml (8 oz) | 80 | 87,5 | 57 | 214-295 | 18 g/m² PE | 6-7,5 | 1000 | 380x370x410 | 6,5-8 | 0,058 | 500 | 1200 | 1188 | 6 renk flexo | 4823.69 | kalem başına 60 koli
ELT-08 | Çift duvarlı karton bardak 250 ml (8 oz) | 250 ml (8 oz) | 80 | 95 | 50 | 214 | 15 g/m² PE | 11,2 | 500 | 380x370x520 | 6 | 0,073 | 400 | 940 | 990 | CMYK ofset | 4823.69 | kalem başına 60 koli
ELT-09 | Tek duvarlı karton bardak 250 ml (9 oz) | 250 ml (9 oz) | 80 | 95 | 50 | 214-295 | 15 g/m² PE | 6,4-7,8 | 1000 | 380x370x520 | 6,8-8,2 | 0,073 | 400 | 940 | 990 | 6 renk flexo | 4823.69 | kalem başına 60 koli
ELT-12 | Tek duvarlı karton bardak 300 ml (12 oz) | 300 ml (12 oz) | 80 | 118 | 51 | 214 | 18 g/m² PE | 7 | 2000 | 415x325x630 | 14,4 | 0,085 | 320 | 800 | 792 | 6 renk flexo | 4823.69 | kalem başına 60 koli
ELT-14 | Tek duvarlı karton bardak 400 ml (14 oz) | 400 ml (14 oz) | 90 | 112 | 60 | 260-330 | 15–18 g/m² PE | 9-11,7 | 1000 | 405x405x560 | 9,4-12,1 | 0,092 | 300 | 750 | 792 | 6 renk flexo | 4823.69 | kalem başına 60 koli
ELT-14 | Çift duvarlı karton bardak 400 ml (14 oz) | 400 ml (14 oz) | 90 | 112 | 60 | 295 | 15 g/m² PE | 17,3 | 500 | 405x405x560 | 9,1 | 0,092 | 300 | 750 | 792 | CMYK ofset | 4823.69 | kalem başına 60 koli
ELT-16 | Tek duvarlı karton bardak 500 ml (16 oz) | 500 ml (16 oz) | 90 | 136 | 63 | 260-330 | 15–18 g/m² PE | 11-14 | 1000 | 405x405x560 | 11,4-14,4 | 0,092 | 300 | 750 | 792 | 6 renk flexo | 4823.69 | kalem başına 60 koli
ELT-16 | Çift duvarlı karton bardak 500 ml (16 oz) | 500 ml (16 oz) | 90 | 136 | 63 | 295 | 15 g/m² PE | 20 | 360 | 370x450x510 | 10,4 | 0,085 | 330 | 800 | 990 | CMYK ofset | 4823.69 | kalem başına 60 koli
Soğuk içecek karton bardakları
ELT-12 | Soğuk içecek karton bardağı 350 ml (12 oz) | 350 ml (12 oz) | 80 | 118 | 51 | 210 | İç 12 PE + dış 18 PE | 7 | 2000 | 415x325x630 | 14,5 | 0,085 | 330 | 800 | 792 | 6 renk flexo | 4823.69 | kalem başına 60 koli
ELT-14 | Soğuk içecek karton bardağı 400 ml (14 oz) | 400 ml (14 oz) | 90 | 110 | 60 | 230 | İç 12 PE + dış 18 PE | 9 | 1000 | 405x405x560 | 9,25 | 0,092 | 310 | 750 | 792 | 6 renk flexo | 4823.69 | kalem başına 60 koli
ELT-16 | Soğuk içecek karton bardağı 500 ml (16 oz) | 500 ml (16 oz) | 90 | 137 | 63 | 230 | İç 12 PE + dış 18 PE | 11 | 1000 | 405x405x560 | 11,25 | 0,092 | 310 | 750 | 792 | 6 renk flexo | 4823.69 | kalem başına 60 koli
Dondurma kapları
istek üzerine | Karton dondurma kabı 100 cc | 100 ml | 85 | 45 | 74 | 255 | 15 g/m² PE | 5,75 | 1000 | 445x365x610 | 6,1 | 0,099 | 285 | 700 | 792 | CMYK ofset | 4823.69 | kalem başına 60 koli
istek üzerine | Karton dondurma kabı 200 cc | 200 ml | 90 | 65 | 73 | 255 | 15 g/m² PE | 7 | 1000 | 445x365x670 | 7,4 | 0,109 | 260 | 630 | 792 | CMYK ofset | 4823.69 | kalem başına 60 koli
Karton kapaklar
istek üzerine | Karton bardak kapağı 12 oz | istek üzerine | 80 | istek üzerine | istek üzerine | istek üzerine | istek üzerine | istek üzerine | istek üzerine | istek üzerine | istek üzerine | istek üzerine | istek üzerine | istek üzerine | istek üzerine | istek üzerine | 4823.69 | kalem başına 60 koli
istek üzerine | Karton bardak kapağı 90 mm | istek üzerine | 90 | istek üzerine | istek üzerine | istek üzerine | istek üzerine | istek üzerine | istek üzerine | istek üzerine | istek üzerine | istek üzerine | istek üzerine | istek üzerine | istek üzerine | istek üzerine | 4823.69 | kalem başına 60 koli
* 14 oz (400 ml / 90 mm): Avrupa pazarlarında 12 oz olarak da bilinir.

## Ticari koşullar
Ticari koşullar
Teslimat: olağan düzen FCA (yüklemeyi biz İstanbul'daki fabrikamızda yaparız); parsiyel yükte EXW, tam tırda DAP; deniz yolu için FOB ve CIF.
Asgari sipariş: kalem başına 60 koli; PET ürünlerde bir tam tır. Parsiyel yüklemede ürünü kendi aracınız veya anlaştığınız nakliyeciyle fabrikamızdan teslim alırsanız 1-2 palet de mümkündür; palet sayısı düştükçe birim fiyat yükselir. Fabrikanın üretim durumuna ve yoğunluğuna göre yine de sorunuz.
Ödeme: yalnızca banka havalesi (SWIFT), vade yoktur — önce proforma fatura ve numuneler; üretim %50 peşinle başlar, kalan %50 yükleme öncesinde ödenir.
Fiyatlar yalnızca teklifle verilir; kart, PayPal veya akreditif ile ödeme kabul edilmez.